## przygotowanie
Laboratorium Konstrukcji Budowlanych i Geotechniki - LZK
Badanie w aparacie trójosiowego ściskania po nasyceniu wodą
Karta badania nr
wykonanego zgodnie z dyspozycją wykonania badania nr
oraz metodą badania |  | PKN-CEN ISO/TS 17892-9:2009 |  |  | Strona |  | z
Nr próbki: | C |  | Nr otworu: | ITB 1 |  | Głębokość pobrania (m): |  |  | 6,0 - 6,4
Lokalizacja: | IL |  | Nazwa gruntu: | G+Ż |  |  | Klasa próbki: |  | 1
Zawartość procentowa frakcji (%)
frakcja iłowa fi |  | frakcja pyłowa fp |  | frakcja piaskowa fp |  | frakcja żwirowa i kamienista fż i fk
Granice konsystencji
wp (%) |  |  |  |  | wL (%)
Przygotowanie próbki do badania: |  |  |  | próbka o nienaruszonej strukturze / próbka sztucznie uformowana
|  |  |  | Średnica próbki |  |  | Wysokość próbki
|  |  |  | D1 = | 36.5 | (mm) | L1 = | 73.6 | (mm)
|  |  |  | D2 = | 36 | (mm) | L2 = | 73.4 | (mm)
|  |  |  | D3 = | 36.1 | (mm) | L3 = | 74.4 | (mm)
|  |  |  | D4 = | 36.8 | (mm) | średnia L | 73.8 | (mm)
|  |  |  | D5 = | 36.7 | (mm)
|  |  |  | D6 = | 36.8 | (mm) | Masa próbki
|  |  |  | średnia D | 36.5 | (mm) | m = | 168.54 | (g)
Pole powierzchni próbki |  |  | Objętość próbki |  |  | Gęstość objętościowa
A = | 10.45 | (cm2) | V = | 77.1 | (cm3) | r = | 2.19 |  | (Mg/m3)
Gęstość właściwa rs= |  |  |  | [Mg/m3] | zmierzona/ oszacowana | Gęstość objętościowa szkieletu gruntowego rd = |  |  | (Mg/m3)
masa próbki przed badaniem mp : |  |  | 168.54 | (g) | masa próbki po badaniu mk : |  |  |  | (g)
masa gruntu po wysuszeniu ms : |  |  |  | (g)
wilgotność przed badaniem |  |  |  |  | wilgotność po badaniu
w = |  |  |  | (%) | w = |  |  |  | (%)
wskażnik porowatości przed badaniem |  |  |  |  | porowatość przed badaniem
e = |  |  |  | (-) | n = |  |  |  | (-)
Data rozpoczęcia badania:............................................. |  |  |  |  | Badanie wykonał:..................................................
Data zakończenia badania:............................................ |  |  |  |  | Odpowiedzialny za badanie: ..................................

## nasycanie
Laboratorium Konstrukcji Budowlanych i Geotechniki - LZK
Badanie w aparacie trójosiowego ściskania po nasyceniu wodą
Karta badania nr
wykonanego zgodnie z dyspozycją wykonania badania nr
oraz metodą badania |  | PKN-CEN ISO/TS 17892-9:2009 |  |  |  | Strona | z
Nr próbki: | C |  | Nr otworu: |  | ITB 1 | Głębokość pobrania (m): |  | 6,0 - 6,4
Lokalizacja: | IL |  | Nazwa gruntu: |  | G+Ż |  | Klasa próbki: | 1
Początkowa wysokość próbki Hi[mm] |  |  |  |  | Początkowa objętość próbki Vi [cm3]
73.82 |  |  |  |  | 77.1
Nasycanie próbki metodą ciśnienia wyrównawczego
Ciśnienie w komorze |  | Ciśnienie wyrównawcze |  | Ciśnienie porowe |  | Parametr B | Zmiana wysokości próbki | Zmiana objętości
Uc [kPa] |  | Ubp [kPa] |  | Upp [kPa] |  | [-] | DHsat [mm] | DVsat [cm3]
8 |  | 8 |  | 9.05 |  | - | - | -
100 |  | 72 |  | 83.99 |  | 0.75 | - | -
99 |  | 90 |  | 89.54 |  | - | 0.16 | 0.5
200 |  | 171 |  | 171.21 |  | 0.82 | - | -
200 |  | 190 |  | 188.44 |  | - | 0.31 | 0.97
300 |  | 276 |  | 275.13 |  | 0.86 | - | -
301 |  | 290 |  | 287.51 |  | - | 0.41 | 1.29
399 |  | 379 |  | 376.88 |  | 0.89 | - | -
400 |  | 390 |  | 387.65 |  | - | 0.49 | 1.55
500 |  | 480 |  | 478.64 |  | 0.91 | - | -
500 |  | 489 |  | 487.79 |  | - | 0.57 | 1.77
600 |  | 583 |  | 580.94 |  | 0.93 | - | -
600 |  | 590 |  | 587.94 |  | - | 0.62 | 1.95
700 |  | 683 |  | 681.35 |  | 0.93 | - | -
Data rozpoczęcia badania:............................................. |  |  |  |  | Badanie wykonał:..................................................
Data zakończenia badania:............................................ |  |  |  |  | Odpowiedzialny za badanie: ..................................

## konsolidacja liczy
Laboratorium Konstrukcji Budowlanych i Geotechniki - LZK
Badanie w aparacie trójosiowego ściskania po nasyceniu wodą
Karta badania nr
wykonanego zgodnie z dyspozycją wykonania badania nr
oraz metodą badania |  |  |  | PKN-CEN ISO/TS 17892-9:2009 |  |  |  | Strona | z
Nr próbki: | C |  | Nr otworu: |  |  | ITB 1 |  | Głębokość pobrania (m): |  |  | 6,0 - 6,4
Lokalizacja: | IL |  | Nazwa gruntu: |  | G+Ż |  |  | Klasa próbki: |  | 1
|  |  |  | t | czas [min] | √t | Zmiana obj. |  | Ciśnienie porowe
[7 empty] | V [ml] | V [%] | [kPa] | ∆ [kPa] | rozp. [%]
Ciśnienie [kPa]: efektywne |  |  | 180 | 0 | 0 | 0 | 0 | 0 | 852.3 | 0 | 0
w komorze |  |  | 880 | 10" | 0.2 | 0.45 | 0.387 | 0.5019455 | 849.1 | 3.2 | 2.1
wyrównawcze |  |  | 853 | 20" | 0.3 | 0.55 | 0.432 | 0.5603113 | 847.5 | 4.8 | 3.2
po etapie nasycania |  |  | 852.3 | 30" | 0.5 | 0.71 | 0.466 | 0.6044099 | 846.4 | 5.9 | 3.9
√t50 |  | 1.2 |  | 40" | 0.7 | 0.84 | 0.495 | 0.6420233 | 845.8 | 6.5 | 4.3
|  |  |  | 50" | 0.8 | 0.89 | 0.518 | 0.6718547 | 845.3 | 7 | 4.6
t50 |  | 1.44 |  | 1' | 1 | 1 | 0.543 | 0.7042802 | 844.8 | 7.5 | 5
|  |  |  | 2' | 2 | 1.41 | 0.656 | 0.8508431 | 841.8 | 10.5 | 6.9
Vmax |  | 0.707 |  | 4' | 4 | 2 | 0.821 | 1.064851 | 837.2 | 15.1 | 10
|  |  |  | 8' | 8 | 2.83 | 1.059 | 1.373541 | 828.6 | 23.7 | 15.7
|  |  |  | 15' | 15 | 3.87 | 1.339 | 1.736706 | 812.6 | 39.7 | 26.4
Naprężenie konsolidacji s'1c [kPa] |  | 180 |  | 30' | 30 | 5.48 | 1.51 | 1.958495 | 410.9 | 441.4 | -63057.1
|  |  |  | 1h | 60 | 7.75 | 1.55 | 2.010376 | 406.8 | 445.5 | -63642.9
|  |  |  | 2h | 120 | 10.95 | 1.55 | 2.010376 | 402 | 450.3 | -64328.6
Naprężenie konsolidacji s'3c [kPa] |  | 180 |  | 4h | 240 | 15.49 | 1.56 | 2.023346 | 401.7 | 450.6 | -64371.4
|  |  |  | 8h | 480 | 21.91 | 1.57 | 2.036316 | 400.8 | 451.5 | -64500
|  |  |  | 24h | 1440 | 37.95 | 1.57 | 2.036316 | 400.5 | 451.8 | -64542.9
wysokość próbki po etapie nasycania Hsat | [6 empty] | 74.44 |  |  |  | [mm]
zmiana wysokości po etapie konsolidacji DHc | [6 empty] | 0.501 |  |  |  | [mm]
zmiana objętości po etapie konsolidacji DV | [6 empty] | 1.57 |  |  |  | [cm3]
odkształcenie pionowe po konsolidacji e1c | [6 empty] | 0.673 |  |  |  | [%]
odkształcenia objętościowe po konsolidacji evol.c | [6 empty] | 2.036 |  |  |  | [%]
Data rozpoczęcia badania:............................................. | [6 empty] | Badanie wykonał:..................................................
Data zakończenia badania:............................................ | [6 empty] | Odpowiedzialny za badanie: ..................................
Laboratorium Badań Podłoża Budowlanego - LG
Badanie w aparacie trójosiowego ściskania po nasyceniu wodą
Karta badania nr
wykonanego zgodnie z dyspozycją wykonania badania nr
oraz metodą badania |  |  |  | PKN-CEN ISO/TS 17892-9:2009 |  |  |  | Strona | z
Nr próbki: | C |  | Nr otworu: |  |  | ITB 1 |  | Głębokość pobrania (m): |  |  | 6,0 - 6,4
Lokalizacja: | IL |  | Nazwa gruntu: |  | G+Ż |  |  | Klasa próbki: |  | 1
Data rozpoczęcia badania:............................................. |  |  |  |  | Badanie wykonał:..................................................
Data zakończenia badania:............................................ |  |  |  |  | Odpowiedzialny za badanie: ..................................