## przygotowanie
Laboratorium Badań Podłoża Budowlanego - LG
Badanie w aparacie trójosiowego ściskania po nasyceniu wodą
Karta badania nr
wykonanego zgodnie z dyspozycją wykonania badania nr
oraz metodą badania |  | PKN-CEN ISO/TS 17892-9:2009 |  |  | Strona |  | z
Nr próbki: |  |  | Nr otworu: |  |  | Głębokość pobrania (m):
Lokalizacja: |  |  | Nazwa gruntu: |  |  |  | Klasa próbki: |  | NNS
Zawartość procentowa frakcji (%)
frakcja iłowa fi |  | frakcja pyłowa fp |  | frakcja piaskowa fp |  | frakcja żwirowa i kamienista fż i fk
Granice konsystencji
wp (%) |  |  |  |  | wL (%)
Przygotowanie próbki do badania: |  |  |  | próbka o nienaruszonej strukturze / próbka sztucznie uformowana
|  |  |  | Średnica próbki |  |  | Wysokość próbki
|  |  |  | D1 = | 38 | (mm) | L1 = | 75 | (mm)
|  |  |  | D2 = |  | (mm) | L2 = |  | (mm)
|  |  |  | D3 = |  | (mm) | L3 = |  | (mm)
|  |  |  | D4 = |  | (mm) | średnia L | 75 | (mm)
|  |  |  | D5 = |  | (mm)
|  |  |  | D6 = |  | (mm) | Masa próbki
|  |  |  | średnia D | 38 | (mm) | m = | 191 | (g)
Pole powierzchni próbki |  |  | Objętość próbki |  |  | Gęstość objętościowa
A = | 11.34 | (cm2) | V = | 85.06 | (cm3) | r = | 2.25 |  | (Mg/m3)
Gęstość właściwa rs= |  |  |  | [Mg/m3] | zmierzona/ oszacowana | Gęstość objętościowa szkieletu gruntowego rd = |  |  | (Mg/m3)
masa próbki przed badaniem mp : |  |  | 191 | (g) | masa próbki po badaniu mk : |  |  |  | (g)
masa gruntu po wysuszeniu ms : |  |  |  | (g)
wilgotność przed badaniem |  |  |  |  | wilgotność po badaniu
w = |  |  |  | (%) | w = |  |  |  | (%)
wskażnik porowatości przed badaniem |  |  |  |  | porowatość przed badaniem
e = |  |  |  | (-) | n = |  |  |  | (-)
Data rozpoczęcia badania:............................................. |  |  |  |  | Badanie wykonał:..................................................
Data zakończenia badania:............................................ |  |  |  |  | Odpowiedzialny za badanie: ..................................

## nasycanie
Laboratorium Badań Podłoża Budowlanego - LG
Badanie w aparacie trójosiowego ściskania po nasyceniu wodą
Karta badania nr
wykonanego zgodnie z dyspozycją wykonania badania nr
oraz metodą badania | PKN-CEN ISO/TS 17892-9:2009 |  |  |  | Strona | z
Nr próbki: |  | Nr otworu: |  |  | Głębokość pobrania (m):
Lokalizacja: |  | Nazwa gruntu: |  |  |  | Klasa próbki:
Początkowa wysokość próbki Hi[mm] |  |  |  | Początkowa objętość próbki Vi [cm3]
75 |  |  |  | 85.06
Saturation by increments of back pressure
Cell pressure | Back pressure |  | Pore pressure |  | B value | Vertical compression | Volume change
Uc [kPa] | Ubp [kPa] |  | Upp [kPa] |  | [-] | DHsat [mm] | DVsat [cm3]
6 | 9 |  | 3.25 |  | - | - | -
Data rozpoczęcia badania:............................................. |  |  |  | Badanie wykonał:..................................................
Data zakończenia badania:............................................ |  |  |  | Odpowiedzialny za badanie: ..................................

## konsolidacja liczy
Laboratorium Badań Podłoża Budowlanego - LG
Badanie w aparacie trójosiowego ściskania po nasyceniu wodą
Karta badania nr
wykonanego zgodnie z dyspozycją wykonania badania nr
oraz metodą badania |  |  | PKN-CEN ISO/TS 17892-9:2009 |  |  |  | Strona | z
Nr próbki: |  | Nr otworu: |  |  |  |  | Głębokość pobrania (m):
Lokalizacja: |  | Nazwa gruntu: |  |  |  |  | Klasa próbki: |  | NNS
|  |  | t | time [min] | √t | volume change |  | pore pressure
[6 empty] | V [ml] | V [%] | [kPa] | ∆ [kPa] | diss. [%]
Effective pressure [kPa] |  | 40 | 0 | 0 | 0 | 0 | 0 | 583 | 0 | 0
Cell pressure [kPa] |  | 600 | 10" | 0.2 | 0.45 | 0.126 | 0.1481307 | 582.2 | 0.8 | 3.5
Back pressure [kPa] |  | 560 | 20" | 0.3 | 0.55 | 0.147 | 0.1728192 | 581.4 | 1.6 | 7
Pwp. after build-up [kPa] |  | 583 | 30" | 0.5 | 0.71 | 0.162 | 0.1904538 | 581 | 2 | 9.3
√t50 | 2.3 |  | 40" | 0.7 | 0.84 | 0.174 | 0.2045615 | 580.3 | 2.7 | 11.7
|  |  | 50" | 0.8 | 0.89 | 0.184 | 0.2163179 | 579.2 | 3.8 | 16.4
t50 | 5.29 |  | 1' | 1 | 1 | 0.194 | 0.2280743 | 578.7 | 4.3 | 18.7
|  |  | 2' | 2 | 1.41 | 0.237 | 0.2786269 | 574.9 | 8.1 | 36.7
Vmax [mm/min] | 0.197 |  | 4' | 4 | 2 | 0.291 | 0.3421115 | 569 | 14 | 60.9
|  |  | 8' | 8 | 2.83 | 0.351 | 0.4126499 | 562 | 21 | 91.3
|  |  | 15' | 15 | 3.87 | 0.399 | 0.4690806 | 561.6 | 21.4 | 93
major effective stress at end of consolidation s'1c [kPa] | 40 |  | 30' | 30 | 5.48 | 0.433 | 0.5090524 | 561.5 | 21.5 | 93.5
|  |  | 1h | 60 | 7.75 | 0.436 | 0.5125794 | 561.3 | 21.7 | 94.3
|  |  | 2h | 120 | 10.95 | 0.445 | 0.5231601 | 561.2 | 21.8 | 94.8
minor effective stress at end of consolidation s'3c [kPa] | 40 |  | 4h | 240 | 15.49 | 0.46 | 0.5407947 | 560.3 | 22.7 | 98.7
|  |  | 8h | 480 | 21.91 | 0.465 | 0.5466729 | 560.2 | 22.8 | 99.1
|  |  | 24h | 1440 | 37.95
specimen height after saturation Hsat | [5 empty] | 75 |  |  |  | [mm]
change in specimen height during consolidation DHc | [5 empty] | 0 |  |  |  | [mm]
volume change at end of consolidation DV | [5 empty] | 0.465 |  |  |  | [cm3]
vertical strain after consolidation e1c | [5 empty] | 0 |  |  |  | [%]
volumetric strain after consolidation evol.c | [5 empty] | 0.547 |  |  |  | [%]
Data rozpoczęcia badania:............................................. |  |  |  | Badanie wykonał:..................................................
Data zakończenia badania:............................................ |  |  |  | Odpowiedzialny za badanie: ..................................
Laboratorium Badań Podłoża Budowlanego - LG
Badanie w aparacie trójosiowego ściskania po nasyceniu wodą
Karta badania nr
wykonanego zgodnie z dyspozycją wykonania badania nr
oraz metodą badania |  |  | PKN-CEN ISO/TS 17892-9:2009 |  |  |  | Strona | z
Nr próbki: |  | Nr otworu: |  |  |  |  | Głębokość pobrania (m):
Lokalizacja: |  | Nazwa gruntu: |  |  |  |  | Klasa próbki: |  | NNS
Data rozpoczęcia badania:............................................. |  |  |  | Badanie wykonał:..................................................
Data zakończenia badania:............................................ |  |  |  | Odpowiedzialny za badanie: ..................................